## datos
id | lugar | cbr_nat | cbr_sat | ll | ip | qu | sucs
1 | Yumbo | 1.5 | 1.1 | 73 | 42.1 | 0.29 | CH
2 | Candelaria 1 | 3.8 | 1.3 | 45.8 | 30.4 | 0.37 | ML
3 | Candelaria 2 | 4 | 1.4 | 28.1 | 3.9 | 0.59 | ML
4 | Popayán 1 | 14.8 | 13.7 | 80 | 28.1 | 3.78 | MH | Variables | Descripción | Unidad
5 | Popayán 2 | 17.5 | 14.8 | 57.6 | 8.5 | 4.32 | MH | id | Número de la muestra en la Tabla 1 del artículo | —
6 | Candelaria 3 | 7.2 | 1.7 | 71.7 | 41.6 | 2.27 | CH | lugar | Sitio de muestreo (municipio y número de apique) | —
7 | Candelaria 4 | 6.3 | 2.7 | 37.5 | 6.5 | 1.58 | ML | cbr_nat | CBR inalterado ensayado con la humedad natural del suelo | %
8 | Popayán 3 | 12.2 | 3.7 | 36 | 10.4 | 3 | ML | cbr_sat | CBR inalterado ensayado tras 4 días sumergido en agua (condición más crítica) | %
9 | Popayán 4 | 6 | 3.7 | 48.8 | 21.7 | 1.79 | CL | ll | Límite líquido | %
10 | Popayán 5 | 6.9 | 3.6 | 56.4 | 36.9 | 2.19 | CH | ip | Índice de plasticidad | %
11 | Miranda 1 | 8.5 | 2.2 | 50.6 | 18.4 | 2.06 | MH | qu | Resistencia a la compresión inconfinada (1 kg/cm² ≈ 98,07 kPa) | kg/cm²
12 | Miranda 2 | 4.3 | 3.9 | 46.7 | 16.8 | 1.2 | ML | sucs | Clasificación del suelo: C = arcilla, M = limo; H = alta, L = baja plasticidad | —
13 | Florida 1 | 3.5 | 3.1 | 40.8 | 13 | 1.2 | ML
14 | Florida 2 | 4.2 | 3.6 | 60.6 | 24.3 | 1.72 | MH
15 | Puerto Tejada 1 | 6.3 | 3.5 | 26.2 | 7.9 | 2.04 | CL
16 | Puerto Tejada 2 | 5.9 | 4.4 | 81 | 56.6 | 1.9 | CH
17 | Puerto Tejada 3 | 9.1 | 5.3 | 56 | 21.1 | 2.51 | MH
18 | Palmira 1 | 4.3 | 2.4 | 67.1 | 27.4 | 2.17 | MH
19 | Palmira 2 | 4.2 | 1.1 | 46.5 | 17.2 | 1.45 | ML
20 | Palmira 3 | 3.7 | 3.3 | 44.2 | 19.2 | 1.39 | CL
21 | Palmira 4 | 8 | 7.3 | 39.3 | 21 | 2.26 | CL
22 | Cali 1 | 3 | 2.8 | 76.1 | 37 | 0.82 | MH
23 | Cali 2 | 2 | 1.6 | 41.6 | 18.6 | 0.64 | CL
24 | Jamundí 1 | 7 | 4.5 | 53.8 | 21.5 | 1.5 | MH
25 | Jamundí 2 | 3.4 | 1.5 | 65.5 | 38 | 1.07 | CH
26 | Villa Rica 1 | 9.9 | 5.3 | 54.2 | 21.4 | 2.12 | MH
27 | Villa Rica 2 | 3.4 | 1.1 | 93 | 56.2 | 0.85 | MH
28 | Villa Rica 3 | 1.3 | 0.97 | 65.7 | 29.4 | 0.21 | MH
29 | Santander de Quilichao 1 | 2 | 1.6 | 51.1 | 17.6 | 0.67 | MH
30 | Santander de Quilichao 2 | 6.9 | 3.9 | 63.9 | 16.8 | 2.59 | MH
31 | Santander de Quilichao 3 | 20 | 12.7 | 74.3 | 36.1 | 6.63 | MH
32 | Cali 3 | 5.7 | 3.3 | 58 | 20.5 | 2.2 | MH
33 | Cali 4 | 0.93 | 0.89 | 63 | 26.8 | 0.1 | CH
34 | Cali 5 | 14.3 | 8.3 | 45 | 18.2 | 3.3 | ML
35 | Popayán 6 | 4.9 | 2.5 | 69 | 32.4 | 2.92 | MH
36 | Popayán 7 | 1.6 | 0.73 | 48.1 | 14.2 | 0.68 | ML
37 | Popayán 8 | 0.93 | 0.73 | 51.1 | 18.3 | 0.52 | MH
38 | Popayán 9 | 2.4 | 1.8 | 53.7 | 19 | 1.11 | MH
Note on D1: CBR con humedad natural (%)
Note on E1: CBR saturado 4 días (%)
Note on F1: Límite líquido (%)
Note on G1: Índice de plasticidad (%)
Note on H1: Resistencia a la compresión inconfinada (kg/cm²)
Note on I1: Clasificación SUCS